## 1.7
元素 | C | Cr | Ni | W | Mo | Al | Ti | Fe | Zr | B | Ce | Si | P | S | Mn
质量分数/% | ≤0.05 | 19.00～22.00 | 余 | 7.50～9.00 | 7.50～9.00 | 0.40～0.80 | 0.40～0.80 | ≤2.00 | ≤0.060 | ≤0.005 | ≤0.050 | ≤0.80 | ≤0.013 | ≤0.013 | ≤0.50

## 2.3
θ/℃ | 100 | 200 | 300 | 400 | 500 | 600 | 700 | 800 | 900 | 950
λ/[W/(m·℃)] | 11.3 | 12.56 | 14.24 | 15.49 | 16.75 | 18.42 | 19.68 | 21.35 | 23.02 | 23.86

## 2.4
θ/℃ | 20 | 850 | 900 | 950 | 1000 | 1050 | 1100 | 1150
ρ/(10^(-6)Ω·m) | 1.37 | 1.42 | 1.39 | 1.4 | 1.39 | 1.38 | 1.38 | 1.39

## 2.5
θ/℃ | 25 | 100 | 200 | 300 | 400 | 500 | 600 | 700 | 800 | 900
Q/(10-⁶m²/s) | 2.3 | 2.49 | 2.78 | 3.08 | 3.39 | 3.69 | 3.88 | 4.16 | 3.92 | 4.16

## 2.7
θ/℃ | 20～100 | 20～200 | 20～300 | 20～400 | 20～500 | 20～600 | 20～700 | 20～800 | 20～900 | 20～1000
α/(10^(-6)℃-1) | 11.25 | 11.86 | 12.68 | 12.8 | 13.37 | 13.68 | 14.46 | 15.19 | 15.66 | 16.29

## 2.10
θ/℃ | 20 | 100 | 200 | 300 | 400 | 500 | 600 | 700 | 800 | 900 | 1000
ED/GPa | 208 | 205 | 202 | 198 | 191 | 189 | 187 | 175 | 162 | 152 | 144

## 2.11
θ/℃ | 900 | 1000 | 1100
100h的氧化速率/[g/(m²·h)] | 0.055 | 0.236 | 0.269

## 2.12
试验条件 | 试样尺寸/mm | 腐蚀失重值/(mg/cm²) | 宏观检查
900℃，27h | 1.5×15×30 | 2.2 | 表面完好

## 3.1.1
标准号 | 品种 | 热处理 | θ/℃ | 拉伸性能_σb/MPa | 拉伸性能_δ₅/% | 拉伸性能_ψ/% | 持久性能_组别 | 持久性能_板厚/mm | 持久性能_σ/MPa | 持久性能_τ/h | 持久性能_δ₅/%
GJB 1952A① | 冷轧薄板 | 交货状态 | 20 | ≥735 | ≥40.0 | — | — | — | — | — | —
GJB 1952A① | 冷轧薄板 | 交货状态+1200℃/AC | 950 | ≥175 | ≥40.0 | — | I | >1.2 | 54 | ≥23 | 实测
GJB 1952A① | 冷轧薄板 | 交货状态+1200℃/AC | 950 | ≥175 | ≥40.0 | — | I | ≤1.2 | 54 | ≥20 | 实测
GJB 1952A① | 冷轧薄板 | 交货状态+1200℃/AC | 950 | ≥175 | ≥40.0 | — | Ⅱ | ≥1.5 | 39 | ≥100 | 实测
GJB 1952A① | 冷轧薄板 | 交货状态+1200℃/AC | 950 | ≥175 | ≥40.0 | — | Ⅱ | <1.5～1.0 | 39 | ≥80 | 实测
GJB 1952A① | 冷轧薄板 | 交货状态+1200℃/AC | 950 | ≥175 | ≥40.0 | — | Ⅱ | ≤1.0 | 39 | ≥70 | 实测
GJB 3317A GB/T 14995 GB/T 14996 | 热轧板 冷轧板 | 交货状态 | 20 | ≥735 | ≥40.0 | 实测 | — | — | — | — | —
GJB 3317A GB/T 14995 GB/T 14996 | 热轧板 冷轧板 | 交货状态+1200℃/AC | 950 | ≥175 | ≥40.0 | 实测 | — | — | — | — | —
QJ/D 01.73092 | 中厚板 | 交货状态+1200℃/AC | 20 | ≥735 | ≥40 | 实测 | — | — | — | — | —
QJ/D 01.73092 | 中厚板 | 交货状态+1200℃/AC | 950 | ≥177 | ≥40 | ≥40 | — | 15～65 | 100 | 实测② | ——
①持久性能的初次检验按组别I进行，如不合格时允许按组别Ⅱ重新检验。
②当τ≥20h后，允许停止试验。

## 3.1.1_2
标准号 | 品种/mm | 热处理 | θ/℃ | 拉伸性能_σb/MPa | 拉伸性能_σP0.2/MPa | 拉伸性能_δ₅/% | 拉伸性能_ψ/% | 持久性能_组别 | 持久性能_σ/MPa | 持久性能_τ/h | 持久性能_δ₅/%
辽新7-0062 | 非转动件用热轧和锻制棒 | (1180~1200)℃/AC | 950 | ≥177 | — | ≥40 | ≥40 | — | — | — | —
辽新7-0087① | 非转动件用热轧棒(d≤100) | (1140~1200)℃/AC | 20 | ≥735 | — | ≥40 | 实测 | — | — | — | —
辽新7-0087① | 非转动件用热轧棒(d≤100) | (1140~1200)℃/AC | 950 | ≥177 | — | ≥40 | ≥40 | I | 54 | ≥23 | —
辽新7-0087① | 非转动件用热轧棒(d≤100) | (1140~1200)℃/AC | 950 | ≥177 | — | ≥40 | ≥40 | Ⅱ | 39 | ≥100 | —
辽新7-0090① | 热轧和锻制棒 (d≤200) | (1140~1180)℃/AC | 20 | ≥735 | ≥320 | ≥40 | 实测 | — | — | — | —
辽新7-0090① | 热轧和锻制棒 (d≤200) | 交货状态+1200℃/AC | 950 | ≥177 | ≥100 | ≥40 | 实测 | I | 54 | ≥23 | ≥18
辽新7-0090① | 热轧和锻制棒 (d≤200) | 交货状态+1200℃/AC | 950 | ≥177 | ≥100 | ≥40 | 实测 | Ⅱ | 39 | ≥100 | 实测
QJ/T 01.73131 | 饼材、棒材 | (1180~1200)℃/AC | 950 | ≥177 | — | ≥40 | ≥40 | — | — | — | —
①持久性能的初次检验按组别I进行，如不合格时允许按组别Ⅱ重新检验。

## 3.1.2
取样 | θ/℃ | σb/MPa_S | σb/MPa_-3α | σb/MPa_A | σb/MPa_B | σb/MPa_Xbar | δ₅/%_S | δ₅/%_Xbar | 样本大小n
冷轧板 1200℃×20min/AC | 20 | 735 | 795 | 815 | 845 | 885 | 40 | 55 | 222
冷轧板 1200℃×20min/AC | 600 | — | 540 | 550 | 575 | 590 | — | 62 | —
冷轧板 1200℃×20min/AC | 700 | — | 455 | 470 | 485 | 494 | — | 53 | —
冷轧板 1200℃×20min/AC | 800 | — | 385 | 395 | 405 | 414 | — | 67 | —
冷轧板 1200℃×20min/AC | 900 | — | 235 | 245 | 255 | 261 | — | 81 | —
冷轧板 1200℃×20min/AC | 950 | 175 | 165 | 170 | 180 | 189 | 40 | 95 | 222

## 3.3
取样 | θ/℃ | AKU/J
锻棒 1200℃×20min/AC | 20 | >3640
锻棒 1200℃×20min/AC | 950 | >980

## 3.7.1
取样/mm | 冶炼工艺 | θ/℃ | σb/MPa | σP0.2/MPa | δ₅/%
δ1.5冷轧板 供应状态+1200℃×20min/AC | 非真空感应炉+电渣 | 20 | 814 | 363 | 62
δ1.5冷轧板 供应状态+1200℃×20min/AC | 非真空感应炉+电渣 | 600 | 686 | 226 | 64
δ1.5冷轧板 供应状态+1200℃×20min/AC | 非真空感应炉+电渣 | 700 | 539 | 216 | 80
δ1.5冷轧板 供应状态+1200℃×20min/AC | 非真空感应炉+电渣 | 800 | 412 | 226 | 80
δ1.5冷轧板 供应状态+1200℃×20min/AC | 非真空感应炉+电渣 | 900 | 251 | 167 | 87
δ1.5冷轧板 供应状态+1200℃×20min/AC | 非真空感应炉+电渣 | 950 | 194 | 118 | 97
δ1.5冷轧板 供应状态+1200℃×20min/AC | 非真空感应炉+电渣 | 1000 | 114 | 78 | 80
δ1.5冷轧板 供应状态+1200℃×20min/AC | 非真空感应炉+电渣 | 1100 | 88 | — | 47
δ1.5冷轧板 供应状态+1200℃×20min/AC | 非真空感应炉+真空电弧 | 20 | 843 | — | 80
δ1.5冷轧板 供应状态+1200℃×20min/AC | 非真空感应炉+真空电弧 | 500 | 588 | — | 65
δ1.5冷轧板 供应状态+1200℃×20min/AC | 非真空感应炉+真空电弧 | 600 | 569 | — | 72
δ1.5冷轧板 供应状态+1200℃×20min/AC | 非真空感应炉+真空电弧 | 700 | 520 | — | 66
δ1.5冷轧板 供应状态+1200℃×20min/AC | 非真空感应炉+真空电弧 | 800 | 432 | — | 111
δ1.5冷轧板 供应状态+1200℃×20min/AC | 非真空感应炉+真空电弧 | 900 | 245 | — | 118
δ1.5冷轧板 供应状态+1200℃×20min/AC | 非真空感应炉+真空电弧 | 950 | 196 | — | 108

## 3.7.2
取样/mm | 时效规范_θ/℃ | 时效规范_t/h | 20℃拉伸_σb/MPa | 20℃拉伸_δ₅/% | 700℃拉伸_σb/MPa | 700℃拉伸_δ₅/% | 800℃拉伸_σb/MPa | 800℃拉伸_δ₅/% | 900℃拉伸_σb/MPa | 900℃拉伸_δ₅/% | 950℃拉伸_σb/MPa | 950℃拉伸_δ₅/%
δ1.5冷轧板 1200℃× 20min/AC | — | — | 814 | 62 | 539 | 48 | — | — | — | — | 194 | 97
δ1.5冷轧板 1200℃× 20min/AC | 700 | 50 | 831 | 58 | 551 | 58 | — | — | — | — | — | —
δ1.5冷轧板 1200℃× 20min/AC | 700 | 100 | 857 | 57 | 556 | 70 | — | — | — | — | 189 | 85
δ1.5冷轧板 1200℃× 20min/AC | 700 | 200 | 849 | 55 | 558 | 60 | — | — | — | — | — | —
δ1.5冷轧板 1200℃× 20min/AC | 700 | 300 | 852 | 54 | 574 | 65 | — | — | — | — | — | —
δ1.5冷轧板 1200℃× 20min/AC | 800 | 100 | 846 | 52 | — | — | — | — | — | — | 188 | 95
δ1.5冷轧板 1200℃× 20min/AC | 900 | 50 | 818 | 56 | — | — | — | — | 217 | 103 |  | —
δ1.5冷轧板 1200℃× 20min/AC | 900 | 100 | 809 | 51 | — | — | — | — | 224 | 100 | 179 | 109
δ1.5冷轧板 1200℃× 20min/AC | 900 | 200 | 774 | 53 | — | — | — | — | 213 | 102 | — | —
δ1.5冷轧板 1200℃× 20min/AC | 900 | 300 | 792 | 51 | — | — | — | — | 176 | 86 | — | —
δ1.5冷轧板 1200℃× 20min/AC | 950 | 100 | 807 | 52 | — | — | — | — | — | — | 178 | 98

## 3.7.3
取样/mm | 固溶温度/℃ | 晶粒度/级 | 20℃拉伸_σb/MPa | 20℃拉伸_δ₅/% | 950℃拉伸_σb/MPa | 950℃拉伸_δ₅/%
δ1.5冷轧板 | 1050 | 7～6，8 | 906 | 49 | 175 | 100
δ1.5冷轧板 | 1100 | 7～6(8) | 888 | 53 | 197 | 120
δ1.5冷轧板 | 1140 | 6～7(5) | 858 | 53 | 190 | 87
δ1.5冷轧板 | 1160 | 6～5，4 | 788 | 60 | 214 | 87
δ1.5冷轧板 | 1180 | 5～4，6 | 781 | 61 | 214 | 117
δ1.5冷轧板 | 1200 | 4～5(3) | 749 | 60 | 213 | 89

## 3.7.4
取样 | θ/℃ | σb/MPa | δ₅/% | ψ/%
锻制棒 1200℃×20min/AC | 20 | 814 | 56 | 68
锻制棒 1200℃×20min/AC | 815 | 422 | 62 | 74
锻制棒 1200℃×20min/AC | 950 | 226 | 93 | 69
轧制棒 轧态 | 20 | 741 | 64 | 63
轧制棒 1200℃×20min/AC | 950 | 209 | 95 | 86
精铸棒 1150℃×30min/AC | 20 | 565 | 26 | 47
精铸棒 1150℃×30min/AC | 850 | 277 | 73 | 75
精铸棒 1150℃×30min/AC | 950 | 216 | 51 | 78

## 3.8.1
取样/mm | θ/℃ | σt/h/MPa_σ10 | σt/h/MPa_σ100 | σt/h/MPa_σ200 | σt/h/MPa_σ500 | σt/h/MPa_σ1000 | σt/h/MPa_σ2000 | σt/h/MPa_σ5000 | σt/h/MPa_σ10000 | σt/h/MPa_σ20000 | σt/h/MPa_σ50000
δ1.0～1.5冷轧板 1200℃×20min/AC | 700 | 412 | 282 | 252 | 216 | 193 | 172 | 148 | — | — | —
δ1.0～1.5冷轧板 1200℃×20min/AC | 800 | 195 | 133 | 119 | 102 | 89 | 77 | 64 | 56 | 49
δ1.0～1.5冷轧板 1200℃×20min/AC | 850 | 152 | 94 | 81 | 67 | 58 | 50 | 41 | 36 | 31
δ1.0～1.5冷轧板 1200℃×20min/AC | 900 | 105 | 63 | 54 | 44 | 38 | 33 | 26 | 23 | 19 | 16
δ1.0～1.5冷轧板 1200℃×20min/AC | 950 | 72 | 42 | 36 | 28 | 24 | 20 | 16 | 14 | — | —
δ1.0～1.5冷轧板 1200℃×20min/AC | 1000 | 47 | 27 | 23 | 19 | 16 | 14 | — | — | — | —
δ1.0～1.5冷轧板 1200℃×20min/AC | 1050 | 34 | 19 | 16 | 13 | 11 | — | — | — | — | —

## 3.8.3
取样/mm | 冶炼工艺 | 时效规范_θ/℃ | 时效规范_t/h | θ/℃ | σ/MPa | τ/h | δ₅/%
δ1.5冷轧板 1200℃×20min/AC | 非真空感应炉+电渣 | 700 | 50 | 700 | 196 | 837 | 63
δ1.5冷轧板 1200℃×20min/AC | 非真空感应炉+电渣 | 700 | 100 | 700 | 196 | 917 | 64
δ1.5冷轧板 1200℃×20min/AC | 非真空感应炉+电渣 | 700 | 200 | 700 | 196 | 779 | 65
δ1.5冷轧板 1200℃×20min/AC | 非真空感应炉+电渣 | 700 | 100 | 950 | 39 | 157 | 36
δ1.5冷轧板 1200℃×20min/AC | 非真空感应炉+电渣 | 800 | 100 | 800 | 118 | 233 | 83
δ1.5冷轧板 1200℃×20min/AC | 非真空感应炉+电渣 | 800 | 100 | 950 | 39 | 142 | 41
δ1.5冷轧板 1200℃×20min/AC | 非真空感应炉+电渣 | 900 | 50 | 900 | 59 | 166 | 66
δ1.5冷轧板 1200℃×20min/AC | 非真空感应炉+电渣 | 900 | 100 | 900 | 59 | 138 | 63
δ1.5冷轧板 1200℃×20min/AC | 非真空感应炉+电渣 | 900 | 200 | 900 | 59 | 132 | 53
δ1.5冷轧板 1200℃×20min/AC | 非真空感应炉+真空电弧 | 900 | 100 | 950 | 39 | 174 | —

## 3.8.4
取样/mm | 固溶温度/℃ | 950℃、39MPa持久，τ/h
δ1.5冷轧板 | 1050 | 26
δ1.5冷轧板 | 1100 | 59
δ1.5冷轧板 | 1140 | 131
δ1.5冷轧板 | 1160 | 173
δ1.5冷轧板 | 1180 | 176
δ1.5冷轧板 | 1200 | 226

## 3.8.5
取样 | 热处理 | θ/℃ | σ/MPa | τ/h
锻制棒 | 1200℃×30min/AC | 950 | 39 | 223
锻制棒 | 1200℃×30min/AC | 700 | 265 | 1600
锻制棒 | 1200℃×20min/AC | 815 | 108 | 176
精铸棒 | 1150℃×30min/AC | 950 | 59 | 72

## 3.9.1
取样/mm | 试样状态 | θ/℃ | εP=5%、100h，σ/MPa
δ1.5冷轧板 非真空感应炉+电渣 | 供应状态+1200℃×10min/AC | 800 | 90
δ1.5冷轧板 非真空感应炉+电渣 | 供应状态+1200℃×10min/AC | 900 | 49
δ1.5冷轧板 非真空感应炉+电渣 | 供应状态+1200℃×10min/AC | 950 | 32

## 3.9.3
取样/mm | 950℃、10.8MPa，100h的蠕变性能_εt/% | 950℃、10.8MPa，100h的蠕变性能_εP/% | 950℃、10.8MPa，100h的蠕变性能_εe/%
δ1.5冷轧板 1200℃×20min/AC | 0.1332 | 0.1223 | 0.011

## 3.10.1
取样 | 热处理 | θ/℃ | σmax/MPa | Nf/周
锻制棒 | 1200℃×20min/AC | 815 | 226 | >10^7
锻制棒 | 1170℃×90min/AC | 900 | 216 | >10^7
锻制棒 | 1170℃×90min/AC | 900 | 235 | 2.3×10^5

## 3.10.3.1
取样/mm | θ/℃ | 至产生0.5mm裂纹，N/周
δ1.5冷轧板 1200℃×20min/AC | 700→20 | 110
δ1.5冷轧板 1200℃×20min/AC | 800→20 | 88
δ1.5冷轧板 1200℃×20min/AC | 900→20 | 61
δ1.5冷轧板 1200℃×20min/AC | 950→20 | 42
δ1.5冷轧板 1200℃×20min/AC | 1000→20 | 32

## 3.10.3.2
取样/mm | 固溶温度/℃ | θ/℃ | 至产生0.5mm裂纹，N/周
δ1.5冷轧板 | 1050 | 950→20 | 70
δ1.5冷轧板 | 1100 | 950→20 | 66
δ1.5冷轧板 | 1140 | 950→20 | 57
δ1.5冷轧板 | 1160 | 950→20 | 52
δ1.5冷轧板 | 1180 | 950→20 | 49
δ1.5冷轧板 | 1200 | 950→20 | 46

## 3.10.3.3
试样状态 | 至出现裂纹 N/周 | 900℃→20℃、N=800周，最长裂纹/mm | 900℃→20℃、N=800周，变形量/mm | 900℃→20℃、N=1400周，最长裂纹/mm | 900℃→20℃、N=1400周，变形量/mm | 主裂纹扩展速率/(μm/周)
铸态+1150℃/AC | 400 | 3.19 | 5 | — | — | —
锻制+1200℃/AC | 800 | 0.36 | — | 2.83 | 2.56 | 3.5
锻制+1150℃/AC | 800 | 0.65 | — | 1.86 | 1.12 | 2.5
锻制+1050℃/AC | 1000 | — | — | 1.25 | 1.03 | 1.6

## 3.10.3.4
试样状态 | 试验条件 | 900℃→20℃、N=900周，腐蚀疲劳性能_最长裂纹/mm | 900℃→20℃、N=900周，腐蚀疲劳性能_变形量/mm
锻制+1150℃/AC | 空气：燃料=(30～35)：1；空气压力(10.8~11.8)MPa；耗油量5kg/h；试样在燃气中加热80s，到温后压缩空气冷却40s，开始冷却时风压0.69MPa，10s后0.49MPa，40s时为0.2MPa | 0.8 | 0.6
锻制+1050℃/AC | 空气：燃料=(30～35)：1；空气压力(10.8~11.8)MPa；耗油量5kg/h；试样在燃气中加热80s，到温后压缩空气冷却40s，开始冷却时风压0.69MPa，10s后0.49MPa，40s时为0.2MPa | 0.2 | 0.5

## 4.2
熔炼工艺 | 板厚/mm | 试样状态 | 反复弯曲/次数 | 杯突深度/mm | 极限深冲系数
非真空感应炉+电渣 | 1.5 | 1150℃/AC | 24 | 11.5 | 2
非真空感应炉+真空电弧 | 1.5 | 供应状态 | 30 | 12.9 | —

## 4.3.2
焊接方法 | 熔炼工艺 | 焊接材料 | θ/℃ | 接头拉伸性能_σb/MPa | 接头拉伸性能_σb/MPa | 接头拉伸性能_强度系数/% | 接头持久性能_σ/MPa | 接头持久性能_τ/h | 接头持久性能_τ/h
|  |  |  | 焊前 | 焊后 |  |  | 焊前 | 焊后
手工氩弧焊 | 非真空感应炉+电渣 | GH3128 | 800 | 419 | 392 | 95 | — | — | —
手工氩弧焊 | 非真空感应炉+电渣 | GH3128 | 950 | 196 | 186 | 94 | 39 | 142 | 141
手工氩弧焊 | 非真空感应炉+真空电弧 | GH3128 | 20 | — | 755 | — | — | — | —
手工氩弧焊 | 非真空感应炉+真空电弧 | GH3128 | 800 | — | 387 | — | — | — | —
手工氩弧焊 | 非真空感应炉+真空电弧 | GH3128 | 900 | — | 240 | — | — | — | —
手工氩弧焊 | 非真空感应炉+真空电弧 | GH3128 | 950 | — | 177 | — | 39 | — | 107～229
缝焊 | 非真空感应炉+电渣 | GH3128+GH3128 | 800 | 412 | 402 | 98 | — | — | —
缝焊 | 非真空感应炉+电渣 | GH3128+GH3128 | 900 | 255 | 250 | 98 | 59 | 148 | 140
缝焊 | 非真空感应炉+电渣 | GH3128+GH3128 | 950 | 196 | 206 | 100 | 39 | 193 | 142
缝焊 | 非真空感应炉+电渣 | GH3128+GH3128 | 1000 | 142 | 142 | 100 | 29 | 149 | 108
缝焊 | 非真空感应炉+电渣 | GH3128+GH3044 | 800 | — | 417 | — | — | — | —
缝焊 | 非真空感应炉+电渣 | GH3128+GH3044 | 900 | — | 245 | — | — | — | —
缝焊 | 非真空感应炉+电渣 | GH3128+GH3044 | 950 | — | 147 | — | — | — | —
缝焊 | 非真空感应炉+真空电弧 | GH3128+GH3128 | 20 | — | 730 | — | — | — | —
缝焊 | 非真空感应炉+真空电弧 | GH3128+GH3128 | 800 | — | 363 | — | — | — | —
缝焊 | 非真空感应炉+真空电弧 | GH3128+GH3128 | 900 | — | 265 | — | — | — | —
缝焊 | 非真空感应炉+真空电弧 | GH3128+GH3128 | 950 | — | 181 | — | 39 | — | 146

## 4.3.2_2
板厚/mm | 焊接电流/A | 弧压/V | 氩气流量/(L/min) | 钨极直径/mm | 填料 | 焊速/(m/min)
1.5 | 95～115 | 10 | 11 | 2 | 母材切边 | 0.33～0.37

## 4.3.2_3
板厚/mm | 二次电压/V | 焊接时间/s | 休止时间/s | 焊接电流/A | 电极压力/N | 焊速/(m/min)
1.5 | 4.25 | 0.28 | 0.24 | 9800 | 6375～7845 | 0.34