## 1.7
元素 | C | Cr | Ni | Co | Mo | W | Al | Ti | Fe | Nb | B | Hf | Mg | Mn | Si | P | S | Pb | Sn | Sb | Bi | As | Ag | Ga | In | Se | Te | Tl | Zn | Cd
质量分数/% | 0.12～0.18 | 14.50～16.50 | 余 | 9.00～10.50 | 7.60～9.00 | ≤0.20 | 3.90～4.40 | 3.40～3.80 | ≤0.50 | ≤0.25 | 0.004～0.008 | ≤0.250 | ≤0.005 | ≤0.20 | ≤0.20 | ≤0.010 | ≤0.010 | ≤0.001 | ≤0.003 | ≤0.0005 | ≤0.00005 | ≤0.003 | ≤0.0005 | ≤0.003 | ≤0.00002 | ≤0.0005 | ≤0.0002 | ≤0.00002 | ≤0.0005 | ≤0.00002

## 2.3
θ/℃ | 100 | 200 | 300 | 400 | 500 | 600 | 700 | 800 | 900
λ/[W/(m·℃)] | 10.05 | 11.3 | 12.98 | 15.49 | 18 | 20.93 | 23.45 | 25.54 | 28.47

## 2.7
θ/℃ | 20～100 | 20～200 | 20～300 | 20～400 | 20～500 | 20～600 | 20～700 | 20～800 | 20～900 | 20～1000
α/(10^(-6)℃^-1) | 10.8 | 12 | 12.4 | 12.7 | 13.1 | 13.5 | 14 | 14.2 | 15.2 | 16.1

## 2.10
θ/℃ | 20 | 700 | 750 | 800 | 850 | 900
E/GPa | 172 | 143 | 140 | 137 | 135 | 132

## 2.11
θ/℃ | t/h | 氧化速率/[g/(m²·h)]
1000 | 100 | 0.143
1100 | 100 | 0.362

## 3.1.1
标准号 | 品种 | 取样 | 状态 | θ/℃ | 拉伸性能_σb/MPa | 拉伸性能_σP0.2/MPa | 拉伸性能_δ₅/% | 持久性能_σ/MPa | 持久性能_τ/h | 持久性能_δ₅/%
GJB 5512.1 | 母合金 | 精铸试棒 | 铸态 | 20 | ≥850 | 750 | ≥3.0 | — | — | —
GJB 5512.1 | 母合金 | 精铸试棒 | 铸态 | 850 | — | — | — | 325 | ≥32 | ≥3.0

## 3.1.1_2
标准号 | 品种 | 取样 | 试样串联对数 | 850℃、325MPa持久，τ/h_单根最小值 | 850℃、325MPa持久，τ/h_平均最小值 | 850℃、325MPa持久，τ/h_最大波动范围 | 允许超出范围或小于单根最小结果数
HB 7763 | 母合金 | 精铸试棒 铸态 | 1 | 32 | 32 | — | —
HB 7763 | 母合金 | 精铸试棒 铸态 | 3 | 20 | 32 | 0.8×实际平均值 | 0
HB 7763 | 母合金 | 精铸试棒 铸态 | 4 | 20 | 30 | 0.8×实际平均值 | 1
HB 7763 | 母合金 | 精铸试棒 铸态 | 5 | 20 | 30 | 0.9×实际平均值 | 0
HB 7763 | 母合金 | 精铸试棒 铸态 | 6 | 20 | 32 | 0.9×实际平均值 | 1

## 3.3.1
取样 | θ/℃ | αKU/(kJ/m²)
精铸试棒 铸态 | 20 | 160
精铸试棒 铸态 | 700 | 130
精铸试棒 铸态 | 800 | 110
精铸试棒 铸态 | 900 | 80
精铸试棒 铸态 | 1000 | 100

## 3.3.2
取样 | 时效规范_θ/℃ | 时效规范_t/h | 20℃，αKU/(kJ/m²) | 850℃，αKU/(kJ/m²)
精铸试棒 铸态 | — | — | 110 | 110
精铸试棒 铸态 | 850 | 50 | 50 | 56
精铸试棒 铸态 | 850 | 100 | 38 | 40
精铸试棒 铸态 | 850 | 200 | 55 | 44
精铸试棒 铸态 | 850 | 500 | 60 | 41
精铸试棒 铸态 | 850 | 1000 | 45 | 34
精铸试棒 铸态 | 850 | 2000 | 42 | 44
精铸试棒 铸态 | 850 | 3000 | 55 | 51

## 3.7.1
取样 | θ/℃ | σP0.2/MPa | σb/MPa | δ₅/% | ψ/%
精铸试棒 铸态 | 20 | — | 990 | 4 | 8
精铸试棒 铸态 | 750 | 755 | 1060 | 8 | 9
精铸试棒 铸态 | 800 | 675 | 930 | 11 | 17
精铸试棒 铸态 | 850 | 580 | 790 | 15 | 22
精铸试棒 铸态 | 900 | 430 | 665 | 15 | 25
精铸试棒 铸态 | 950 | 295 | 510 | 11 | 27
精铸试棒 铸态 | 1000 | — | 385 | 15 | 28

## 3.7.2
取样 | 时效规范_θ/℃ | 时效规范_t/h | 室温拉伸_σb/MPa | 室温拉伸_δ₅/% | 室温拉伸_ψ/% | 850℃拉伸_σb/MPa | 850℃拉伸_δ₅/% | 850℃拉伸_ψ/%
精铸试棒 铸态 | — | — | 1020 | 5.5 | 5 | 755 | 16 | 19.5
精铸试棒 铸态 | 850 | 50 | 1110 | 1.3 | 6 | 840 | 18 | 37
精铸试棒 铸态 | 850 | 100 | 1130 | 3 | 4.3 | 790 | 23 | 38.5
精铸试棒 铸态 | 850 | 200 | 1120 | 1.1 | 2.8 | 810 | 21 | 37
精铸试棒 铸态 | 850 | 500 | 1110 | 1.9 | 2.6 | 820 | 24 | 34
精铸试棒 铸态 | 850 | 1000 | 1120 | 1.5 | 3.1 | 805 | 24 | 37
精铸试棒 铸态 | 850 | 2000 | 1110 | 1.9 | 2.8 | 840 | 21 | 38
精铸试棒 铸态 | 850 | 3000 | 1170 | 2.8 | 4.9 | 805 | 24 | 37

## 3.8.1
取样 | θ/℃ | σt/h/MPa_σ100 | σt/h/MPa_σ200 | σt/h/MPa_σ500 | σt/h/MPa_σ1000
精铸试棒 铸态 | 750 | 520 | 485 | 450 | —
精铸试棒 铸态 | 850 | 305 | 280 | 235 | —
精铸试棒 铸态 | 950 | 170 | 150 | 125 | 110

## 3.8.3
取样 | θ/℃ | 光滑试样_σ/MPa | 光滑试样_τ/h | 缺口试样_σ/MPa | 缺口试样_τH/h
精铸试棒 铸态 | 750 | 441 | 474 | 490 | >693
精铸试棒 铸态 | 750 | 490 | 276 | 490 | >693
精铸试棒 铸态 | 750 | 539 | 70 | 490 | >693
精铸试棒 铸态 | 800 | 363 | 254 | 412 | >275
精铸试棒 铸态 | 800 | 412 | 76 | 412 | >275
精铸试棒 铸态 | 800 | 461 | 40 | 412 | >275
精铸试棒 铸态 | 850 | 245 | 386 | 299 | >400
精铸试棒 铸态 | 850 | 299 | 123 | 299 | >400
精铸试棒 铸态 | 850 | 314 | 77 | 299 | >400
精铸试棒 铸态 | 850 | 343 | 65 | 299 | >400
精铸试棒 铸态 | 900 | 147 | 1861 | 196 | >647
精铸试棒 铸态 | 900 | 196 | 283 | 196 | >647
精铸试棒 铸态 | 900 | 245 | 61 | 196 | >647
精铸试棒 铸态 | 950 | 108 | 1271 | — | —
精铸试棒 铸态 | 950 | 162 | 163 | — | —
精铸试棒 铸态 | 950 | 206 | 34 | — | —
精铸试棒 铸态 | 980 | 113 | 314 | — | —
精铸试棒 铸态 | 1000 | 113 | 166 | — | —

## 3.8.4
取样 | 时效规范_θ/℃ | 时效规范_t/h | 750℃、490MPa持久_τ/h | 750℃、490MPa持久_δ₅/% | 850℃、314MPa持久_τ/h | 850℃、314MPa持久_δ₅/%
精铸试棒 铸态 | 850 | 0 | 176 | 11.1 | 84 | 9.3
精铸试棒 铸态 | 850 | 50 | 205 | 8.9 | 59 | 8.7
精铸试棒 铸态 | 850 | 100 | 198 | 10 | 66 | 7.1
精铸试棒 铸态 | 850 | 200 | 175 | 10.8 | 71 | 8
精铸试棒 铸态 | 850 | 500 | 213 | 8.9 | 64 | 8.1
精铸试棒 铸态 | 850 | 1000 | 225 | 9.1 | 55 | 7.5
精铸试棒 铸态 | 850 | 2000 | 243 | 9.2 | 92 | 7.8
精铸试棒 铸态 | 850 | 3000 | 338 | 10.3 | 80 | 7.1

## 3.9
取样 | θ/℃ | σ/MPa | 100h的蠕变性能_εt/% | 100h的蠕变性能_εe/% | 100h的蠕变性能_εP/%
精铸试棒 铸态 | 800 | 127 | 0.2029 | 0.0858 | 0.1171
精铸试棒 铸态 | 800 | 132 | 0.2082 | 0.0893 | 0.1189
精铸试棒 铸态 | 800 | 137 | 0.2549 | 0.0956 | 0.1593
精铸试棒 铸态 | 850 | 107 | 0.229 | 0.0816 | 0.1474
精铸试棒 铸态 | 850 | 112 | 0.2248 | 0.062 | 0.1628
精铸试棒 铸态 | 850 | 117 | 0.2015 | 0.0848 | 0.1167

## 3.10.1
取样/mm | θ/℃ | Nf/周 | σD/MPa
精铸试棒 d7.5试样 铸态 | 750 | 10^7 | 352
精铸试棒 d7.5试样 铸态 | 800 | 10^7 | 323
精铸试棒 d7.5试样 铸态 | 850 | 10^7 | 294
精铸试棒 d7.5试样 铸态 | 900 | 10^7 | 274

## 3.10.3
取样 | 试验方法 | θ/℃ | N=60周，裂纹长度/mm
精铸试样 铸态 | 在碳硅棒恒温炉内加热45s，然后在流动水槽内冷却15s为一周期，反复60次后，观察缺口处裂纹长度 | 800→20 | 0.4
精铸试样 铸态 | 在碳硅棒恒温炉内加热45s，然后在流动水槽内冷却15s为一周期，反复60次后，观察缺口处裂纹长度 | 850→20 | 0.41
精铸试样 铸态 | 在碳硅棒恒温炉内加热45s，然后在流动水槽内冷却15s为一周期，反复60次后，观察缺口处裂纹长度 | 900→20 | 0.34
精铸试样 铸态 | 在碳硅棒恒温炉内加热45s，然后在流动水槽内冷却15s为一周期，反复60次后，观察缺口处裂纹长度 | 950→20 | 0.37
精铸试样 铸态 | 在碳硅棒恒温炉内加热45s，然后在流动水槽内冷却15s为一周期，反复60次后，观察缺口处裂纹长度 | 1000→20 | 0.53