## 1.7
元素 | C | Cr | Ni | W | Al | Ti | Fe | B | Si | Mn | P | S | Pb | Sb | Bi | As | Sn
质量分数/% | ≤0.10 | 11.00～13.00 | 40.00～45.00 | 6.50～8.00 | 1.80～2.40 | 4.20～5.00 | 余 | 0.100～0.150 | ≤0.50 | ≤0.50 | ≤0.015 | ≤0.015 | ≤0.001 | ≤0.001 | ≤0.0001 | ≤0.005 | ≤0.002

## 2.3
θ/℃ | 100 | 200 | 300 | 400 | 500 | 600 | 700 | 800 | 900
λ/[W/(m·℃)] | 9.63 | 11.72 | 13.39 | 15.49 | 17.58 | 19.67 | 21.77 | 23.44 | 25.53

## 2.6
θ/℃ | 100 | 200 | 300 | 400 | 500 | 600 | 700 | 800 | 900
c/[J/(kg·℃)] | 435 | 477 | 489 | 498 | 523 | 569 | 602 | 912 | 1494

## 2.7
θ/℃ | α/(10^(-6)℃-1)
20～100 | 13.2
20～200 | 13.8
20～300 | 14
20～400 | 14.5
20～500 | 14.7
20～600 | 14.9
20～700 | 15
20～800 | 15.3
20～850 | 15.9
20～900 | 16.7
20～950 | 17.6

## 2.10
θ/℃ | 20 | 800 | 850 | 900
E/GPa | 178 | 138 | 133 | 127

## 2.11
涂层 | t/h | 900℃，氧化速率/[g/(m²·h)] | 1000℃，氧化速率/[g/(m²·h)]
基材 | 100 | 0.169 | 0.316
固体渗Al | 100 | 0.0565 | 0.038
真空蒸镀-扩散渗Al | 100 | 0.027 | 一

## 2.12
涂层 | θ/℃ | t/h | 在坩埚中，腐蚀失重值/(mg/cm²) | 在管式炉中，腐蚀失重值/(mg/cm²)
基材 | 800 | 100 | 0.434 | 0.218
固体渗Al | 800 | 100 | 0.123 | 0.189

## 3.1.1
标准号 | 品种 | 取样 | 状态 | 持久性能_θ/℃ | 持久性能_σ/MPa | 持久性能_τ/h
GJB 5512.1 | 母合金 | 精铸试棒 | 标准热处理 | 850 | 245 | ≥60
文献[6] | 精铸叶片 | 精铸叶片 | 标准热处理 | 850 | 245 | ≥40

## 3.3
取样 | θ/℃ | αKU/(kJ/m²)
精铸试棒 标准热处理 | 20 | 84
精铸试棒 标准热处理 | 850 | 73
精铸试棒 标准热处理 | 900 | 104
精铸试棒 标准热处理 | 1000 | 305

## 3.7.1
取样 | θ/℃ | σb/MPa | δ₅/% | ψ/%
低真空重熔 浇注精铸试棒 标准热处理 | 20 | 1128 | 2.5 | 4.5
低真空重熔 浇注精铸试棒 标准热处理 | 450 | 1030 | 2 | 3.5
低真空重熔 浇注精铸试棒 标准热处理 | 750 | 1054 | 2.5 | 6
低真空重熔 浇注精铸试棒 标准热处理 | 800 | 873 | 4.5 | 8
低真空重熔 浇注精铸试棒 标准热处理 | 850 | 736 | 5.5 | 8.5
低真空重熔 浇注精铸试棒 标准热处理 | 900 | 545 | 11.5 | 17.5
低真空重熔 浇注精铸试棒 标准热处理 | 950 | 437 | 11.5 | 20.5
非真空高频重熔翻转 浇注精铸试棒 (50%返回料) 标准热处理 | 20 | 1128 | 4.5 | 6
非真空高频重熔翻转 浇注精铸试棒 (51%返回料) 标准热处理 | 700 | 1157 | 6.5 | 8
非真空高频重熔翻转 浇注精铸试棒 (52%返回料) 标准热处理 | 750 | 1015 | 5.5 | 6.5
非真空高频重熔翻转 浇注精铸试棒 (53%返回料) 标准热处理 | 800 | 898 | 4.5 | 9
非真空高频重熔翻转 浇注精铸试棒 (54%返回料) 标准热处理 | 850 | 721 | 13.5 | 16.5
非真空电渣重熔 浇注精铸试棒 (50%返回料) 标准热处理 | 20 | 1089 | 5 | 6
非真空电渣重熔 浇注精铸试棒 (51%返回料) 标准热处理 | 750 | 1020 | 4 | 13
非真空电渣重熔 浇注精铸试棒 (52%返回料) 标准热处理 | 800 | 755 | — | —
非真空电渣重熔 浇注精铸试棒 (53%返回料) 标准热处理 | 950 | 309 | 7.5 | 28

## 3.7.2
取样 | 应力时效规范_θ/℃ | 应力时效规范_σ/MPa | 应力时效规范_t/h | 室温拉伸_σb/MPa | 室温拉伸_δ₅/%
精铸试棒 标准热处理 | 600 | 441 | 1000 | 1104 | 2

## 3.7.3
叶片取样 | θ/℃ | K214合金 | K214合金 | K214合金 | K214合金 | K401合金 | K401合金
|  | σb/MPa | σb/MPa | δ/% | δ/% | σb/MPa | δ/%
|  | 范围值 | 平均值 | 范围值 | 平均值
飞行前 | 20 | — | 934 | — | 5 | 1021 | 4
飞行后 | 20 | 942～1250 | 1120 | 2.0～4.0 | 2.87 | 1015 | 2.2
飞行前 | 800 | — | 837 | — | 3 | 766 | 4.5
飞行后 | 800 | 701～885 | 758 | 2.0～4.6 | 3.1 | 721 | 2
飞行前 | 850 | — | — | — | — | — | —
飞行后 | 850 | — | 574 |  | 11.5 | — | 一
飞行前 | 900 | — | 687 | — | 5.7 | 442 | 4.2
飞行后 | 900 | 429～589 | 507 | 4.0～12.8 | 7.7 | 488 | 5

## 3.8.1
取样 | θ/℃ | σt/h/MPa_σ200 | σt/h/MPa_σ500 | σt/h/MPa_σ1000 | σt/h/MPa_σ2000 | σt/h/MPa_σ4000 | σt/h/MPa_σ10000
精铸试棒 标准热处理 | 650 | 580 | 540 | 480 | 450 | 435 | 3900
精铸试棒 标准热处理 | 750 | 4804 | 450 | 420 | 400 | 375 | 335
精铸试棒 标准热处理 | 800 | 340 | 310 | 290 | 270 | 250 | 2000
精铸试棒 标准热处理 | 850 | 250 | 230 | 200 | 190 | 170 | 140

## 3.8.3
取样 | θ/℃ | σ/MPa | τ/h | τH/h
真空熔炼母合金 +低真空重熔 浇注精铸试棒 标准热处理 | 650 | 441 | 2871 | —
真空熔炼母合金 +低真空重熔 浇注精铸试棒 标准热处理 | 650 | 539 | >400 | >400
真空熔炼母合金 +低真空重熔 浇注精铸试棒 标准热处理 | 700 | 343 | 18633 | —
真空熔炼母合金 +低真空重熔 浇注精铸试棒 标准热处理 | 700 | 441 | 10882 | —
真空熔炼母合金 +低真空重熔 浇注精铸试棒 标准热处理 | 700 | 490 | >400 | >400
真空熔炼母合金 +低真空重熔 浇注精铸试棒 标准热处理 | 750 | 392 | 3211
真空熔炼母合金 +低真空重熔 浇注精铸试棒 标准热处理 | 750 | 441 | 1112 | >500
真空熔炼母合金 +低真空重熔 浇注精铸试棒 标准热处理 | 800 | 265 | 2711 | —
真空熔炼母合金 +低真空重熔 浇注精铸试棒 标准热处理 | 800 | 314 | >250 | —
真空熔炼母合金 +低真空重熔 浇注精铸试棒 标准热处理 | 850 | 196 | >1096 | —
真空熔炼母合金 +低真空重熔 浇注精铸试棒 标准热处理 | 850 | 245 | >250 | >250
真空熔炼母合金 +低真空重熔 浇注精铸试棒 标准热处理 | 900 | 196 | >100 | —
真空熔炼母合金 +低真空重熔 浇注精铸试棒 标准热处理 | 950 | 98 | >100 | —
真空熔炼母合金 (50%返回料)十高频非真空重熔翻转 浇注精铸试棒 标准热处理 | 750 | 441 | 566 | —
真空熔炼母合金 (50%返回料)十高频非真空重熔翻转 浇注精铸试棒 标准热处理 | 800 | 314 | >150 | —
真空熔炼母合金 (50%返回料)十高频非真空重熔翻转 浇注精铸试棒 标准热处理 | 850 | 245 | 252 | —
真空熔炼母合金 (50%返回料)十高频非真空重熔翻转 浇注精铸试棒 标准热处理 | 900 | 177 | 113 | —
真空熔炼母合金 (50%返回料)十高频非真空重熔翻转 浇注精铸试棒 标准热处理 | 950 | 98 | 145 | —
真空熔炼母合金 (50%返回料)十高频非真空重熔翻转 浇注精铸试棒 标准热处理 | 800 | 284 | 363 | —
真空熔炼母合金 (50%返回料)+非真空电渣重熔 浇注精铸试棒 标准热处理 | 800 | 314 | >140 | —
真空熔炼母合金 (50%返回料)+非真空电渣重熔 浇注精铸试棒 标准热处理 | 850 | 245 | 68 | —

## 3.8.4
叶片取样 | θ/℃ | σ/MPa | K214合金 | K214合金 | K214合金 | K214合金 | K401合金 | K401合金
|  |  | τ/h | τ/h | δ/% | δ/% | τ/h | δ/%
|  |  | 范围值 | 平均值 | 范围值 | 平均值
飞行前 | 850 | 245 | — | 194 | — | 5.5 | 158 | —
飞行后 | 850 | 245 | 113～314 | 214 | 6.0～8.0 | 7 | 111 | 6

## 3.10.1
取样 | θ/℃ | Nf>10^7周，旋转弯曲疲劳_σ-1/MPa | Nf>10^7周，旋转弯曲疲劳_σ-1H/MPa
精铸试棒 标准热处理 | 450 | 255 | 255
精铸试棒 标准热处理 | 600 | 255 | —
精铸试棒 标准热处理 | 700 | 265 | —
精铸试棒 标准热处理 | 800 | 235 | —

## 3.10.3.1
合金 | 取样/mm | 状态 | θ/℃ | 至缺口处出现裂纹，N/周_未渗Al试样 | 至缺口处出现裂纹，N/周_渗Al试样
K214 | 20×10×2 试片 | 标准热处理 | 20→850 | 77 | —
K214 | 20×10×2 试片 | 标准热处理 | 20→950 | 62 | 10
K401 | 20×10×2 试片 | 标准热处理 | 20→850 | 40 | —
K401 | 20×10×2 试片 | 标准热处理 | 20→950 | 62 | 10

## 3.10.3.2
取样 | 状态 | 0/℃ | 至出现裂纹，N/周_未渗Al试样 | 至出现裂纹，N/周_渗Al试样
K214叶片 | 标准热处理 | 20→840 | 123 | —
K214叶片 | 标准热处理 | 20→900 | — | >250
K401叶片 | 标准热处理 | 20→900 | — | >250
K412叶片 | 标准热处理 | 20→840 | 29 | —